## 개정이력
|  | 관리 공정도 |  |  |  |  | 문서 번호 |  | WQR-R-P-0001
[7 empty] | 제(개)정 일자 |  | 2020-12-28
|  | L-FEM 관리 공정도 |  |  |  |  | 제(개)정 번호 |  | 24
제(개)정 구분 |  | 제(개)정 일자 |  | 개정 사유 |  |  |  |  | 개정 페이지
제정 |  | 2012-12-30 |  | 신규 제정
개정 |  | 2013-04-13 |  | 열충격 조건 변경
[ 기존 : -45도/125도/10분 5Cycle → 변경 : -55도/85도/30min/5Cycle ]
공정 변경 [ 기존: Dicing→Spin Dry→열충격→Baking→Reflow ]
[ 변경 : Dicing→Spin Dry→Baking→Reflow→열충격→Baking]
개정 |  | 2013-05-11 |  | Molding Epoxy 추가에 의한 Cure 조건 추가
[ P사 : 기존, H사 : 100도 2hr/150도 2hr ]
개정 |  | 2013-05-15 |  | Baking 시간 변경 [ 125도/2hr→150도 4hr ]
개정 |  | 2014-08-29 |  | Underfill공정추가
개정 |  | 2015-05-14 |  | Underfill & Dam Cure 통합
개정 |  | 2015-06-09 |  | 열충격 공정 고온 저온 유지시간 변경 [30mim→10min]
개정 |  | 2015-08-29 |  | 진공탈포 시간 변경 [20min → 10min]
개정 |  | 2016-03-17 |  | 전공정 Reaction Plan 및 담당부서/공정 명기 |  |  |  |  | All
개정 |  | 2016-11-24 |  | PCB Marking Power 단위 수정 [ A → % ] |  |  |  |  | 1-1
|  |  |  | PCB Plasma Time Range 변경 [600±50sec → 600±10sec ] |  |  |  |  | 3-1
|  |  |  | Solder Maker 추가[ 센주#5] 및 Solder 사용시간 변경 [ 4hr → 5hr ] |  |  |  |  | 4-1
|  |  |  | Chip mount Process내용 수정 [Flux모델/보관온도/보관기간/사용시간] |  |  |  |  | 4-3
|  |  |  | SMT Reflow 냉각조건 추가 및 DST 주기 변경 [ 월 1回 → 초품/기종변경] |  |  |  |  | 4-5 / 6-2
|  |  |  | Flux Cleaning Conveyor 단위 수정 [ 1±0.2m/min → 1±0.2 feet/min ] |  |  |  |  | 5-1
|  |  |  | DAM&Cure 작업 조건 수정 [Needle 높이, 이송속도, Cure시간] |  |  |  |  | 8-1 / 8-2
|  |  |  | Molding 작업조건 수정 [ Squeegee속도 : 전단/후단 → 후단 ] |  |  |  |  | 9-2
|  |  |  | 진공탈포 공정 온도 허용오차 추가 [상시온도/동작온도 각 ±5℃ ] |  |  |  |  | 9-6
|  |  |  | Warpage Cooling 시간 수정 [ 40min → 30min ] |  |  |  |  | 9-6
|  |  |  | Grinding Dry RPM 수정 [ 1400 → 1000RPM ] |  |  |  |  | 11-2
|  |  |  | PKG Dicing [ Blade Height : 0.1mm → 0.13mm] |  |  |  |  | 13-1
|  |  |  | Dicing Inspection [Size 추가 : 6545, 1814 ] |  |  |  |  | 13-3
|  |  |  | 신뢰성 Reflow [ Preheat Temp / 가열구간 / Peak Temp 수정] |  |  |  |  | 16-1
|  |  |  | Final Test : Measure 변경 및 샘플링 주기 수정 |  |  |  |  | 17-1
|  |  |  | FA 항목별 Measure 세부 변경 |  |  |  |  | 18-1
개정 |  | 2017-01-03 |  | CTQ 공정 변경 [ 신뢰성 Reflow 제외시킴 ] ,FA , OQC 공정 ★ 삭제 |  |  |  |  | 16-1 / 18-1 /20-1
개정 |  | 2017-01-12 |  | 진공탈포공정 진공도 수정 [0.08torr → 0.1torr] |  |  |  |  | 9-3
개정 |  | 2017-01-21 |  | SMT Q-Time 변경 (PCB Baking 7Hr-신설 , SMT 완료-12Hr → 6Hr) |  |  |  |  | 2-1 , 4-6
|  |  |  | SMT Reflow 냉각조건 변경 [Peak~150℃/2~3℃ → Peak~150℃/1~3℃] |  |  |  |  | 4-5
|  |  |  | DAM Needle 높이 [1.6±0.2→1.8±0.2], 토출량 [700±50mg →750±50mg] |  |  |  |  | 8-1
|  |  |  | Mold Mask 변경 [0.7T → 0.25T] |  |  |  |  | 9-2
|  |  |  | Warpage cure [65 → 35min] |  |  |  |  | 9-5
개정 |  | 2017-03-26 |  | PCB Marking 작업조건 변경 [ Frequency 50±10khz → 60±10khz ] |  |  |  |  | 1-1
|  |  |  | Solder printer 유효기간 변경 [ 5hr → 6hr ] |  |  |  |  | 4-1
|  |  |  | Solder printer mask 및 squeegee 세척 교체 조건 변경 |  |  |  |  | 4-1
|  |  |  | Chip mount Flux Aging Time 변경 [ 상온보관 1hr → 상온보관 2Hr ] |  |  |  |  | 4-3
|  |  |  | Chip mount Flux Height(ASM) 조건 변경 [ 45±5um] → 40±10um] |  |  |  |  | 4-3
|  |  |  | Grinding Dressing 조건 추가 [ Dress Distancs/Dress Speed ] |  |  |  |  | 11-1
개정 |  | 2017-05-24 |  | 온도조건 추가 [ 상시온도 , 동작온도] |  |  |  |  | 9-3
개정 |  | 2017-07-11 |  | 관리공정도 명칭 수정 [ RSM → L-FEM관리 공정도 ] |  |  |  |  | 표지
|  |  |  | 탈포공정 상시온도 변경 [ 셋팅 : 70→80℃, 최대허용 : 75→85℃ ] |  |  |  |  | 9-3
개정 |  | 2017-09-27 |  | DAM 공정 토출량 변경 [ 750±50mg → 600±50mg ] |  |  |  |  | 8-1
|  |  |  | 탈포공정 탈포시간 변경 [ 10min → 15min] |  |  |  |  | 9-3
|  |  |  | Marking 공정 통합 [Marking & Marking Inspection → Marking] |  |  |  |  | 12-2 삭제
|  |  |  | Thermal Shock 작업조건 추가[Low/High Temperature time추가] |  |  |  |  | 14-1
|  |  |  | Screen Reflow공정 점검 주기 변경 [ 월 → 주 ] |  |  |  |  | 16-1
|  |  |  | Final Test공정 판정기준 변경 [ IL 항목 → 표준샘플 수량] |  |  |  |  | 17-1
|  |  |  | FA 공정 판정기준 변경 [ IL 항목 → 표준샘플 수량] |  |  |  |  | 18-1
|  |  |  | OQC 공정 판정기준 변경 [ IL 항목 → 표준샘플 수량] |  |  |  |  | 20-1
개정 |  | 2017-10-25 |  | PCB Marking Frequency 조건 수정 [ Jig사용 : 30±10khz, Jig미사용 : 60±10khz] |  |  |  |  | 1-1
|  |  |  | Solder Print공정 Solder Maker만 등록 [ 알파메탈 / 센쥬] |  |  |  |  | 4-1
|  |  |  | SPI Position Error 단위 수정 [0±40um → 0±0.04mm] |  |  |  |  | 4-2
|  |  |  | Chip mount공정 Flux모델명 수정 [ 8818A → TSF8818HF ] |  |  |  |  | 4-3
|  |  |  | DAM Curing 상온시간 수정 [ 기존 : 상온→100℃ , 변경 : 상온→150℃] |  |  |  |  | 8-2
|  |  |  | Molding Epoxy 사용 유효시간 변경 [ 12hr → 4hr ] |  |  |  |  | 9-2
Molding Squeegee 속도 전단(Forward부)만 허용오차 추가 [ 25±5mm/s]
|  |  |  | Warpage Cure 시간 내용 수정 [ 100℃/35min → 100℃/5min] |  |  |  |  | 9-5
|  |  |  | Grinding 공정 FEMiD 제품 추가 [ 850±50um] |  |  |  |  | 11-1
|  |  |  | Grinding Dry RPM/시간 [ RPM : 1400→1200, 시간 :50sec → 40sec ] |  |  |  |  | 11-2
|  |  |  | Grinding Inspection [FEMiD 조건 추가, 850±50um] |  |  |  |  | 11-3
|  |  |  | Marking 허용오차 추가 [Power :±10%, Frequency : ±2KHz, Speed : ±100mm/s] |  |  |  |  | 12-1
|  |  |  | Dicing공정 Tape Blade Height 허용오차 변경[0.13 → 0.12±0.02mm] |  |  |  |  | 13-1
Dicing공정 Jig 다이싱 Blade Height 오차 변경[ ±0.02mm → ±0.1mm]
|  |  |  | UV 조사공정 UV 전류값 허용오차 변경 [ 6A → 6±2A ] |  |  |  |  | 13-2
|  |  |  | 열충격 공정 Low/High Temp. 허용오차 추가 [ ±5℃ ] |  |  |  |  | 14-1
|  |  |  | Screen Reflow공정 가열온도 변경 [260→255℃] |  |  |  |  | 16-1
개정 |  | 2018-01-08 |  | SMT Baking 공정(기존 7-1) 삭제 및 DAM Cure 유지 시간변경 [30min → 240min] |  |  |  |  | 7-2
|  |  |  | Vacuum 탈포 공정 진공 Vent Air 유량 Spec추가 [ 3.0ℓ/min ↓ ] |  |  |  |  | 8-3
개정 |  | 2019-01-02 |  | PCB Marking , PCB Baking 공정 삭제 |  |  |  |  | 기존 1-1, 2-1
|  |  |  | 몰딩 공정 조건 추가 [디스펜싱 몰딩 조건] |  |  |  |  | 6-2
몰딩 에폭시 해동시간 변경 [ 3Hr → 2Hr ]
|  |  |  | Vacuum 탈포 공정 작업조건 변경 [ 대기 시간 1,200sec 추가 / 탈포 시간 변경 : 15 → 10min / 상시온도 변경 : 85 → 55℃ / 동작온도 변경 : 55 → 30℃ ] |  |  |  |  | 6-3
|  |  |  | Dicing 공정 작업 조건 변경 [ Cut Speed 30→ 60mm/sec ] |  |  |  |  | 10-1
|  |  |  | 공정별 유해물질 약품명 변경 [IPA → NTC-379] |  |  |  |  | All
개정 |  | 2019-04-17 |  | 디스펜싱 몰딩 Needle 높이 변경 [ 1.1±0.2mm → 1.6±0.2mm ] |  |  |  |  | 6-2
개정 |  | 2019-07-01 |  | Solder 사용시간/ 마스크 클리닝 시간/ Flux 사용시간 6hr → 8hr 변경 |  |  |  |  | 2-1, 2-3
Squeegee Pressure / speed 변경 [ Pressure 7~10 kgs → 6~9 kgs , Speed 40±10 mm/sec → 30±10 mm/sec]
|  |  |  | 몰딩공정 프린터 작업 조건 삭제 |  |  |  |  | 6-2
|  |  |  | Dicing Inspection 검사수량 변경 [ 5ea → 6ea ] |  |  |  |  | 10-3
개정 |  | 2019-12-28 |  | Molding Needle 높이 : 1.6±0.2mm -> 1.2±0.2mm 설비 관리 Parameter 추가 : Speed Line 설비 추가 |  |  |  |  | 6-2
|  |  |  | 설비 관리 Parameter 추가 : CKL 설비 추가 |  |  |  |  | 9-1
|  |  |  | Dam Dispensing 토출량 변경 : 600 → 425 ± 10mg Needle Height 변경 : 2.0 ±0.2mm -> Line 1 : 1.2±0.2mm Line 2 : 1.4±0.2mm Line 3 : 1.7±0.2mm Line 4 : 2.0±0.2mm |  |  |  |  | 5-1
|  |  |  | Flux effective time use: 8Hr → 12Hr |  |  |  |  | 2-3
본 문서는 당사의 지적 자산이므로 사전 허가없이 사외반출, 불법복제를 금합니다.
| 결재 | 결재 부서 |  |  |  | 합의 | 합의 부서
|  | 기안 | 심의 | 결정 |  |  | 생산 | 구매 | 품질
WISOL

## Control Plan
관리 공정도 | [9 empty] | □ 시작품 □ 시양산 ■ 양산
제품군 |  |  | MODULE |  |  | 제품(공정)명 |  | L-FEM |  | 제품(공정)명 |  | 모듈
범 례1 |  |  | ○ : 작업 ◇ : 검사 △ : 접수 ▽ : 보관 |  |  | 범례2 |  | ★ : CTQ항목
No | Process analysis symbo | Process Name | Q-Time | Machine/Jig | Performance |  |  | Manage Department | Method |  |  |  |  | Reaction Plan | 담당 부서 및 공정 | 유해물질
[5 empty] | NO | Product | Process |  | Product /Process | Measure | Sampling |  | Control Method Record
설비명
[11 empty] | Size | 주기
1-1 | ○ | PCB Plasma | 4Hr | Plasma 설비 | 1 |  | Vacuum Pressure | M | 70±10 mtorr | Display | 1회 | 일 | Check Sheet | 재작업 실시 (WQR-R-P-0222 Plasma 작업표준 참고) | SMT 제조 / Plasma | 없음
[7 empty] | Power |  | 600±Watt | Display | 1회 | 일 | Check Sheet
[7 empty] | Time |  | 600sec | Display | 1회 | 일 | Check Sheet
[7 empty] | Ar Gas |  | 50±10sccm | Display | 1회 | 일 | Check Sheet
[7 empty] | O2 Gas |  | 50±10sccm | Display | 1회 | 일 | Check Sheet
2-1 | ○ | Solder Print |  | Print Machine | 1 |  | Solder Maker | Operator | 알파메탈 / 센쥬 | NA | NA | NA | NA | 재작업 및 폐기 (WQR-R-P-0212 Solder Print 작업표준 참고) | SMT 제조 / Solder Print | 1. PCB 2. Solder Paste 1. NTC-379
[7 empty] | Solder Store Condition |  | 냉장 보관 (5±5℃) | 온도 측정기 | 1회 | 일 | Check Sheet
[7 empty] | Solder Aging |  | 상온 보관 2Hr | 라벨 확인 | 1회 | 사용전 | 라벨
[7 empty] | 솔더 교반 시간 |  | 60 sec | Display | 1회 | 사용전 | 라벨
[7 empty] | Solder effective time use |  | 8 Hr | 라벨 확인 | 1회 | 사용전 | 라벨/MES
[7 empty] | Solder Use Life |  | 3 month | 라벨 확인 | 1회 | 사용전 | 라벨/MES
[5 empty] | 2 |  | Squeegee Pressure | M | 6~9 kgs | Display | 1회 | 일 | Check Sheet
[7 empty] | Squeegee Speed |  | 30±10 mm/sec | Display | 1회 | 일 | Check Sheet
[7 empty] | MASK auto clean cycle |  | 1회/Cycle | Display | 1회 | Cycle | Check Sheet
[7 empty] | MASK manual clean cycle |  | 8 Hr | 육안검사 | 1회 | 5HR | Check Sheet
[7 empty] | MASK exchange cycle |  | 10,000회 | Display | 1회 | 일 | MES
[7 empty] | Squeegee exchange cycle |  | 3개월 (24,000회) | Display | 1회 | 일 | MES
2-2 | ◇ | Solder print Inspection |  | SPI Machine | 1 |  | Volume | M | 40~150% | Display | 1회 | 일 | Check Sheet | 폐기 | SMT 제조 / SPI | 없음
[7 empty] | X Position Error |  | 0±0.04mm | Display | 1회 | 일 | Check Sheet
[7 empty] | Y Position Error |  | 0±0.04mm | Display | 1회 | 일 | Check Sheet
2-3 | ○ | Chip mount |  | Chip mount machine | 1 |  | Flux Maker/Model | Operator | Kester/TSF8818HF | NA | NA | NA | NA | 재작업 및 폐기 (WQR-R-P-0260 Chip Mount 작업표준 참고) | SMT 제조 / Chip Mount | 1. SMT BOM 2. Flux
[7 empty] | Flux Store Condition |  | 냉장 보관 5±5℃ | 온도 측정기 | 1회 | 일 | Check Sheet
[7 empty] | Flux Aging |  | 상온 보관 2Hr | 라벨 확인 | 1회 | 사용전 | 라벨
[7 empty] | Flux effective time use |  | 12 Hr | 라벨 확인 | 1회 | 사용전 | 라벨
[7 empty] | Flux Use Life |  | 6 month | 라벨 확인 | 1회 | 사용전 | 라벨
[5 empty] | 2 |  | Flux Height(ASM) |  | 40±10 um | 육안검사 | 1회 | 2HR | Check Sheet
2-4 | ◇ | M_AOI |  | AOI | 1 | 외관 | 매칭율 | Operator | 60% 이상 | Display | 1회 | 일 | Check Sheet | 재작업 실시 (WQR-R-P-0215 M-AOI 작업표준 참고) | SMT 제조 / M_AOI | 없음
2-5 | ○ | SMT Reflow (★) |  | Reflow machine | 1 |  | Temperature Profile (★) | M | 세부 항목 관리 | Profile recorder | 1회 | 일 | Check Sheet | 재작업 및 폐기 (WQR-R-P-0216 참고) | SMT 제조 / Reflow | 1. NTC-379
[7 empty] | PreHeat temp |  | 150~180℃/60~100s
[7 empty] | 가열 구간 |  | 220/240/220℃ 30~60s
[7 empty] | Peak temp |  | Peak 245±5℃
[7 empty] | 냉각 구간 |  | Peak~150℃/1~3℃
[7 empty] | N2 PPM |  | 500 ppm↓ | Profile recorder | 1회 | 2주 | Check Sheet
2-6 | ◇ | S_AOI | 6Hr | AOI | 1 | 외관 | 표준 시편 | Operator | 일 1회,기종 변경시 1회 | Display | 1회 | 일 1회/기종 변경시 | Check Sheet | 재작업 실시 (WQR-R-P-0218 S-AOI 작업표준 참고) | SMT 제조 / S_AOI | 없음
3-1 | ○ | Flux Cleaning |  | Cleaning Machine | 1 |  | Chemical Concentration | M | 5±1%,Brix 2±0.4% 관리됨 | Display | 1회 | 일 | Check Sheet | 재작업 실시 (WQR-R-P-0248 Flux Cleaning 작업표준 참고) | SMT 제조 / Flux Cleaning | 1. 세정액 (A4638)
[7 empty] | Conveyor Speed |  | 1±0.2 feet/min | Display | 1회 | 일 | Check Sheet
3-2 | ◇ | Flux Inspection |  | 광학 현미경 | 1 |  | 현미경 검사 | M | Shift별,기종 변경시 1회 | 광학 현미경 | 1회 | Shift별/기종 변경시 | Check Sheet | 재작업 실시 (WQR-R-P-0265 DST 작업표준 참고) | SMT 제조 / Flux Inspection | 없음
4-2 | ◇ | Die Shear Test |  | DST | 1 |  | Shear 값 | M | Shift별,기종 변경시 1회 | Die Shear 측정기 | 1회 | Shift별/기종 변경시 | Check Sheet | 재작업 실시 (WQR-R-P-0265 DST 작업표준 참고) | SMT 제조 / Die Shear Test | 없음
5-1 | ○ | DAM Dispensing |  | Dispenser | 1 |  | DAM용액 보관 기간 | Operator | 6개월 | 라벨 확인 | 1회 | 사용전 | Check Sheet | 작업표준 참고 (WQR-R-P-0209 ) | 모듈 제조 / DAM | 1. DAM에폭시 1. NTC-379
[7 empty] | Needle 높이 | M | Line 1 : 1.2±0.2mm | Display | 1회 | 일 | Check Sheet
Line 2 : 1.4±0.2mm
Line 3 : 1.7±0.2mm
Line 4 : 2.0±0.2mm
[7 empty] | Needle 이송 속도 | M | Auto | Display | 1회 | 일 | Check Sheet
[7 empty] | 토출량 | M | 425±10mg | Display | 1회 | 일 | Check Sheet
5-2 | ○ | DAM Curing |  | Box oven | 1 |  | 상승 | M | 상온 → 150℃ / 20min | Profile recorder | 1회 | 일 | Check Sheet |  |  | 1. NTC-379
[7 empty] | 유지 | M | 150±5℃/ 240min |  | 1회 | 일 | Check Sheet
[7 empty] | 하강 | M | 150℃ → off / 30min |  | 1회 | 일 | Check Sheet
5-3 | ◇ | DAM Inspection |  |  | 1 | 외관 | 검사 표준 참조 | Operator | - | 육안 검사 | 전수 | Lot | Lot card |  |  | 없음
6-1 | ○ | Mold Plasma | 4Hr | Plasma | 1 |  | Vacuum Pressure | M | 70 ± 10mtorr | Display | 1회 | 일 | Check Sheet | 재작업 실시 (WQR-R-P-0227 Plasma작업표준 참고) | 모듈 제조 / Plasma | 1. NTC-379
[7 empty] | Power | M | 600 ± 10 W | Display | 1회 | 일 | Check Sheet
[7 empty] | Time | M | 600 ± 10 sec | Display | 1회 | 일 | Check Sheet
[7 empty] | Ar Gas | M | 50 ± 10 SCCM | Display | 1회 | 일 | Check Sheet
[7 empty] | O2 Gas | M | 50 ± 10 SCCM | Display | 1회 | 일 | Check Sheet
[7 empty] | Contact Angle값 | M | 35도 ↓ | 접촉각 측정기 | 1회 | 일 | Check Sheet
6-2 | ○ | Molding | 4Hr | Dispenser machine Protec | 1 |  | Epoxy 보관 온도 | M | -20℃ ↓ | 라벨확인 | 1회 | 사용전 | Check Sheet | 재작업 및 폐기 (WQR-R-P-0211 Molding 작업표준 참고) | 모듈 제조 / Molding | 1. 몰딩 에폭시 2. NTC-379
[7 empty] | Epoxy 보관 기간 | M | 최대 6개월 | 라벨확인 | 1회 | 사용전 | Check Sheet
[7 empty] | Epoxy 해동 시간 | M | 최소 2hr 이상 | 라벨확인 | 1회 | 사용전 | Check Sheet
[7 empty] | Epoxy 사용 유효 시간 | M | 해동 후 최대 4hr 사용 | 라벨확인 | 1회 | 사용시 | Check Sheet
[7 empty] | 에폭시 토출량 | M | 11±2g | Display | 1회 | 사용시 | Check Sheet
[7 empty] | Flow Rate | M | 95±25mg | Display | 1회 | 사용시 | Check Sheet
[7 empty] | Needle 높이 | M | 1.2±0.2mm | Display | 1회 | 사용시 | Check Sheet
[7 empty] | Heater 온도 | M | 55±5℃ | Display | 1회 | 사용시 | Check Sheet
|  |  |  | Dispenser machine Speedline | 1 |  | Epoxy 보관 온도 | M | -20℃ ↓ | 라벨확인 | 1회 | 사용전 | Check Sheet
[7 empty] | Epoxy 보관 기간 | M | 최대 6개월 | 라벨확인 | 1회 | 사용전 | Check Sheet
[7 empty] | Epoxy 해동 시간 | M | 최소 2hr 이상 | 라벨확인 | 1회 | 사용전 | Check Sheet
[7 empty] | Epoxy 사용 유효 시간 | M | 해동 후 최대 4hr 사용 | 라벨확인 | 1회 | 사용시 | Check Sheet
[7 empty] | Line Width | M | 80±20 dot/mm | Display | 1회 | 사용시 | Check Sheet
[7 empty] | Needle 높이 | M | 1.6±0.2mm | Display | 1회 | 사용시 | Check Sheet
[7 empty] | Heater 온도 | M | 55±5℃ | Display | 1회 | 사용시 | Check Sheet
6-3 | ○ | Vacuum 탈포 | 8Hr | Vacuum machine | 1 |  | 대기시간 | M | 1,200sec | Display | 1회 | 일 | Check Sheet | 재작업 및 폐기 (WQR-R-P-0212) | 모듈 제조 / Vacuum탈포 | 1. NTC-379
[7 empty] | 탈포시간 |  | 10min ↑ | Display | 1회 | 일 | Check Sheet
[7 empty] | 진공도 |  | 0.1Torr ↓ | Display | 1회 | 일 | Check Sheet
[7 empty] | 상시온도(Constant Temp) |  | 55±5℃ | Display | 1회 | 일 | Check Sheet
[7 empty] | 동작온도(Working Temp) |  | 30℃ ↑ (탈포 시작 시 에만 해당) | Display | 1회 | 일 | Check Sheet
[7 empty] | 진공 VENT Air 유량 |  | 3.0ℓ/min ↓ | Display | 1회 | 일 | 육안확인
6-4 | ○ | Mold Curing |  | Oven | 1 |  | 상승 | M | 상온 → 100℃ / 30min | Profile recorder | 1회 | 월 | Check Sheet | 불량 처리 (WQR-R-P-0213) | 모듈 제조 / Mold Cure | 1. NTC-379
[7 empty] | 유지 |  | 100±5℃/180min
[7 empty] | 하강 |  | 100℃ → off / 30min |  | 1회 | 월 | Check Sheet
6-5 | ○ | Warpage Cure | 1Hr | Box oven | 1 | 외관 | 온도 | Operator | 100±5℃ | 육안 검사 | 전수 | Lot | Lot card | Warpage cure 재작업 | 모듈 제조 / Mold Cure | 없음
[7 empty] | 시간 |  | 5min
6-6 | ○ | Warpage Cooling |  | Cooling System | 1 | 외관 | 시간 | Operator | 100℃ → 상온 | Go-No Gauge | 전수 | Lot | Lot card | Warpage cure 재작업 | 모듈 제조 / Mold Cure | 없음
30min ↑
6-7 | ◇ | Mold Inspection |  |  | 1 | 외관 | 검사 표준 참조 | Operator | 공정 작업 표준 참조 | 육안 검사 | 전수 | Lot | Lot card | 불량 처리 (WQR-R-P-0212) | 모듈 제조 / Mold Cure | 없음
7-1 | ○ | Tape Mount |  | Tape Mount machine | 1 |  | Roll Speed | M | 20~30sec | Timer | 1회 | 일 | Check Sheet | 재작업 진행 (UV Cure 후 이상발생 한 Tape 는 폐기 후 재작업한다. (WQR-R-P-0215 Tape_Mount_작업표준 참고) | 모듈 제조 / Tape Mount | 1. UV Tape 2. NTC-379
[7 empty] | Air Pressure |  | 0.5Mpa 이상 | Display | 1회 | 일 | Check Sheet
8-1 | ○ | Grinding |  | Grinding machine | 1 |  | Finish THK | M | 950±50,850±50,750±50,650±50 um | Display | 1회 | 일 | Check Sheet | 재작업 및 폐기 (WQR-R-P-0215 GRINDING_작업표준 참고) | 모듈 제조 / Grind | 1. NTC-379
[7 empty] | Wheel RPM |  | 1200±100RPM | Display | 1회 | 일 | Check Sheet
[7 empty] | Chuck RPM |  | 200±20RPM | Display | 1회 | 일 | Check Sheet
[7 empty] | Dress Distance |  | 100um | Display | 1회 | 일 | Check Sheet | Dressing 재작업
[7 empty] | Dress Speed |  | 2um/sec | Display | 1회 | 일 | Check Sheet
8-2 | ○ | Grinding Dry |  | Spin Dryer | 1 |  | Dry RPM | M | 1200±200 | Display | 1회 | 일 | Check Sheet | 재작업 (WQR-R-P-0230 SpinDry_작업표준) | 모듈 제조 / Spin & Dry | 1. NTC-379
[7 empty] | Dry 시간 | M | 40±10sec | Display | 1회 | 일 | Check Sheet
8-3 | ◇ | Grinding Inspection |  | Thickness Measure Machine | 1 | Thickness | Height Sensor | M | 950±50um 850±50um 750±50um 650±50 um | Display | 전수 | Lot | Lot card | Manual 재 측정 진행 (버니어캘리퍼스,멀티메터) | 모듈 제조 / Thickness Measure Machine | 없음
9-1 | ○ | Marking |  | Marking machine | 1 |  | Power | M | 35 ± 10% | Display | 1회 | 일 | Check Sheet | 재작업 -.그라인딩 하여 Marking 지운 후 재 작업 진행 | 모듈 제조 / Marking | 1. IPA
[7 empty] | Frequency | M | Pamtek 95 ± 2KHz CKL : 125 ± 2KHz | Display | 1회 | 일 | Check Sheet
[7 empty] | Speed | M | 900± 100mm/s | Display | 1회 | 일 | Check Sheet
10-1 | ○ | Dicing |  | Dicing Machine | 1 |  | CUT SPEED | M | Tape Dicing : 60±10mm/sec Jig Dicing : 70±10mm/sec | Display | 1회 | 일 | Check Sheet | 재작업/폐기 (WQR-R-P-0217 Dicing_작업_표준 참고) | 모듈 제조 / PKG Dicing | 1. Blade 2. NTC-379
[7 empty] | Blade Height |  | Tape Dicing : 0.12±0.02mm Jig Dicing : 0.3±0.1mm | Display | 1회 | 일 | Check Sheet
10-2 | ○ | Sheet UV Irradiation |  | UV Machine | 1 |  | UV 전류 | M | 6±2A | Display | 1회 | 일 | Check Sheet | 재작업 (WQR-R-P-0218 Sheet_UV_Irradiation작업표준 참고) | 모듈 제조 / UV Irradiation | 1. NTC-379
[7 empty] | UV 광량 | M | 300mj/cm2 이상 | Display | 1회 | 일 | Check Sheet
[7 empty] | N2 압력 | M | 50L/min | UV 광량 측정기 | 1회 | 주 | Check Sheet
[7 empty] | Lamp 수명 | M | 1000Hr | Display | 1회 | 일 | Check Sheet
10-3 | ◇ | Dicing Inspection |  | Inspection Machine | 1 | 외관 | 검사 표준 참조 | Operator | 단자 치우침 35~165um 이내 | Display | 6ea | Lot | MES | 폐기 (WQR-R-P-0220 Dicing_Inspection수작업기준 참고) | 모듈 제조 / Dicing Inspection | 1. NTC-379
[5 empty] | 2 | Length |  |  | 4.0±0.1/5.0±0.1/6.0±0.1/6.5±0.1/1.8±0.1 | Display | 6ea | Lot | MES
[6 empty] | Width |  |  | 3.0±0.1/3.0±0.1/4.5±0.1/4.5±0.1/1.4±0.1 | Display | 6ea | Lot
11-1 | ○ | Thermal Shock |  | Thermal shock machine | 1 |  | Low Temperature | M | -55±5℃ | Profile recorder | 1회 | 월 | Check Sheet | 재작업 (WQR-R-P-0221 Thermal_Shock_작업표준 참고) | 모듈 제조 / Thermal Shock | 1. NTC-379
[7 empty] | High Temperature |  | 85±5℃
[7 empty] | cycle |  | 5Cycle
[7 empty] | Low Temperature Time |  | 10±2min
[7 empty] | High Temperature Time |  | 10±2min
12-1 | ○ | Unit Baking |  | Box oven | 1 |  | Temperature | M | 150℃ | Profile recorder | 1회 | 월 | Check Sheet | 재작업 (WQR-R-P-0222 Baking작업표준 참고) | 모듈 제조 / Unit Bake | 1. NTC-379
[7 empty] | Time |  | 240min |  | 1회 | 월 | Check Sheet
13-1 | ○ | Screen Reflow |  | reflow machine | 1 |  | Pre Heat Temp | M | 180~200℃/50~100sec | Profile recorder | 1회 | 주 | Check Sheet | Profile 확인 후 재 투입 진행(WQR-R-P-0223 Reflow작업표준 참고) | 모듈 제조 / 신뢰성Reflow | 1. Mesh box 2. NTC-379
[7 empty] | 가열 구간 |  | 255℃ 이상/20~40sec
[7 empty] | Peak temp |  | 260±5℃
14-1 | ◇ | Final Test (★) |  | Test Handler | 1 |  | 표준샘플 (★) | M | 수량오차 0 ea 이하 | Network Analyzer | 1회 | 기종교체시 | Check Sheet | 재작업/폐기 (WQR-R-P-0224 Final_Test작업표준 참고) | 모듈 제조 / Final Test | 1. Carrier Tape 2. Cover Tape 3. NTC-379
[5 empty] | 2 |  | 열압착 온도 | M | 175~185℃ | Display | 1회 | 일 | Check Sheet
[7 empty] | Peeling Force | M | 20~70g | Peel tester | 1회 | Shift | Check Sheet
15-1 | ◇ | FA |  | X-Ray 공구 현미경 | 1 |  | 표준샘플 (★) | Operator | 수량오차 0 ea 이하 | Network Analyzer | 전수 | Lot | 관리 대장 | 폐기 (WQR-R-P-0224 Final_Test작업표준 참고) | 모듈 제조 / Final Test | 없음
[7 empty] | SMT state |  | 3 ea 이하 | X-ray
[7 empty] | C value |  | 3 ea 이하 | LCR-meter
[7 empty] | Decap state |  | 3 ea 이하 | 공구 현미경
16-1 | ◇ | Reel Inspection |  | Reel Inspection Machine | 1 | 외관 | 표준 샘플 | Operator | 수량오차 0 ea 이하 | Display | 1회 | 기종교체시 | Check Sheet | 재작업 WQR-R-P-0225 (Reel_Inspection작업표준) | 모듈 제조 / Reel Inspection | 1. NTC-379
17-1 | ◇ | OQC |  | Network Analyzer | 1 |  | 표준샘플 (★) | OQC | 수량오차 0 ea 이하 | 특성 측정기 Display | Lot | G-I 0.1 AQL S0.65 | Check Sheet | 재검사/폐기 | 품질 | 없음
|  |  |  | 실측 현미경 | 2 |  | 외관검사(Marking/역삽/Crack등) | OQC | 0 ea 이하 | 육안검사
|  |  |  | 마이크로메타 | 3 |  | 측정검사(가로,세로,두께) | OQC | 0 ea 이하 | 마이크로메타 측정
18-1 | ○ | Packing | 3Day |  | 1 |  | Packing | Operator |  | 육안 검사 | 전수 | - | - | 재작업 | 모듈 제조 / Packing | 없음
자료제목: [Module, 관리 공정도] RSM 관리 공정도
자료코드: WQR-R-P-0001 개정차수: 024 제정일자: 2012-12-14 개정일자: 2019-12-28 작성자: Vũ Văn Sang 대 외 비
주식회사 와이솔 기술자산으로서 품질운영그룹 허가 없이 복사 및 활용을 금합니다.